## 金属材料
序号 No. | 牌号 alloy | 形式 form | 供应状态 temper | 材料规范 Material specification | 规格 size | 特点及参考用途 Features and Applications | 备注 Remarks
1 | 2024 | 板材（包铝） | O | AMS-QQA-250/5 | 0.008-0.249 | 通用中强包铝板，有较高韧性及抗裂纹扩展能力。用于中等强度并有抗腐蚀要求的薄板零件、板弯零件、板弯型材、机身蒙皮等。对深成形零件用O状态，对中等程度成形或不成形零件用T3 状态